## Sheet1
시멘트 Test결과
1. 시멘트의 종류는 많이 있지만 그 중 대중적으로 사용하는 보통 포틀랜드 시멘트인데 포틀랜드는 영국 남단에 위치하는 섬의 이름임. H2O에는 가수분해가 일어나는데 그 후 서서히 굳고 산을 넣어도 불용해로 잔류하고 감열감량도 일어남. 현재 성분으로는 C2S, C3S, 의 주성분인데 이것을 분해하는 것이 최고 우선인 듯 함. 일단 포틀랜드 시멘트가 물과 반응할 때의 일차적 반응식은 이러하다.
C3A + CaSO4 + H2O è 3CaO + Al2O3 + 3CaSO4 + 32H2O
2C3S + 6H2O è C3S2H3 + 3Ca(OH)2이다.
2. 포틀랜드 시멘트의 화학성분
SiO2 : 21.06~23.21, Al2O3 : 4.53~6.22 ,Fe2O3 :2.64~3.62, CaO:63.46~65.42,
MgO :0.87~2.59 , Na2O:0.54, K2O:0.64 , SO3:1.03~2.13, Loss감량:0.65~1.6
Loss잔류물:0.16~0.85
포틀랜드의 주성분은 위의 사항과 같이 CaO의 주성분으로 여러 성분들이 고루 있고 무수황산나트륨도 포함되어 있다. 잔류물은 염이라고 보면 되는데 Hcl 과 Na2CO3를 혼합하여 사용하면 중탄산나트륨과 칼슘의 염이 발생하여 산이나 융제의 사용으로도 용융이 안 되는 Loss 불용해 잔류물임.
오늘날 흔히 시멘트로 불리는 것은 포틀랜드 시멘트로써 이것의 주성분으로는 석회, 실리카, 알루
미나, 산화철을 함유하는 원료를 적당한 비율로 충분히 혼합하여 그 일부가 용융하여, 소성된 클링
커에 적당량의 석고를 가하여 분말로 한것을 말합니다.
원료의 종류는 다음과 같습니다.
① 석회석 원료
시멘트 제조시에 가장 필요한 원료로 시멘트 원료중 약 95%를 차지하고 있다. 석회석의 주성분은
CaCO3함량이 약 80%(CaO 45%) 이상이면 사용이 가능하다.
주성분 외에 약간의 SiO2, Al2O3, Fe2O3, MgO 등의 기타성분을 포함하고 있다.
석회석은 분포 지역별로 성분함량 차이는 있지만 시멘트 제조용 석회석은 소성조건에 알맞 은 품위가
필요하다.
② 점토질 원료(점토)
이 원료는 시멘트 제조에 필요한 SiO2, Al2O3, Fe2O3를 보충하기 위해 사용하고 있다.
일반적으로 SiO2 함량이 높고 Al2O3도 풍부하며 MgO, 알칼리 함량이 적으며 분쇄성이 양호한 것이
요구되고 있다.
③ 규석질 원료(규석)
이 원료는 점토질 원료에서 SiO2량이 부족할 때 보충용으로 사용된다. 중용열 포틀랜드 시멘트나 저열
포틀랜드 시멘트와 같이 실리카율이 높은 시멘트를 제조 할 경우 사용된다.
실리카질 원료는 SiO2성분이 80% 이상의 높은 것이 좋으며 특히 분쇄성과 반응성이 좋아야 한다
모래중 SiO2 성분은 약 70% 정도이다.
④ 산화철 원료(철광석)
이 원료는 제철소에서 발생되고 있는 부산물로 시멘트 원료중 Fe2O3성분의 주원료로서 사용되고
있으며, Fe2O3성분은 클링커를 소성할 때 Al2O3와 화합하여 소성반응을 쉽게 해준다.
MgO 성분과 함께 시멘트 색상을 조절할 때 매우 중요한 성분이다.
⑤ 혼화재
시멘트 제조시 Fluxing Agent로서 사용하며, 소성 온도를 낮추어 주거나 고강도의 조강 포틀랜드
시멘트를 제조시에 원료의 소성성을 증대시키기 위하여 사용되고 있다.
그러나 소성성이나 제품에 나쁜 영향이 나타날 수 있으므로 사용시에는 신중을 기하여야 한다.
⑥ 석고
석고의 종류는 정제이수석고, 천연이수석고, 화학무수석고, 천연무수석고, 탈황석고등이 있다.
주로 시멘트의 응결과 경화시간을 조절하기 위하여 소량의 석고를 클링커에 혼합하여 미분쇄한 시멘트
의 안정성을 양호하게 하며 분쇄 조제 역할과 초기강도상승역할을 하게된다.
석고를 필요 이상으로 첨가하면 응결시간이 너무 늦어지거나 강도에 좋지 않은 영향을 미치므로 적당
량을 사용해야 하며 계절에 따른 투입량도 조절하여야 한다.
3. 전처리 과정 정리
H2O에 서서히 가수분해가 일어나 수용성의 물질들은 녹는다. 일부 덩어리 존재 함.
Hcl을 투여 후 Yellow Color로 변색하고 여전히 덩어리 일부 존재 함
Heating 하였을 시 거의 녹지만 하부에 규산염은 존재함.
H2O + Hcl + HF로 전처리 하였을 시 침전물이 생성 함.
H2O + Hcl + HF + HNO3로 전처리 하였을 시 여전히 침전물이 침전되어 있음.
H2O + Hcl + H2O2 + HF 에는 과수분해하여 거의 다 녹았는데 HF의 투여로 석출이 됨
H2O + Hcl + H2O2 + HF + HNO3로 산화 시키지만 더 이상 반응은 진행이 안됨.
H2O + Hcl + H2O2 분해 후 HNO3로 부유물을 산화 하고 HF를 투여한 결과 양호 함
그러나 온도와 시간이라는 조건을 맞추기가 너무 힘이 들므로 실패.
이 조건에서는 HNO3와 HF의 투여순서가 바뀌면 전혀 녹지 않음.
H2O + Hcl + H2O2의 과수 분해에서 H2SO4, H3PO4, HclO4등을 반응을 시켜도 별 진척이 없음. 또한 일괄적으로 투여하는 것과 하나씩 별도로 각각 반응을 하는 것은 큰 차이가 나므로 여러 차례 반응을 시도해 보았지만 그리 깨끗하지가 않음.
한국표준협회에 분석 방법을 의뢰하여 인터넷으로 확인을 했지만 전처리가 분석 각각으로 이루어지고 완전 녹는 방법이 아니고 전처리 하여 여과해서 성분 하나씩 분석하는 방법임. 또한 아주 오래된 중량 대 중량이라든가(Wt/Wt), 중화적정 임.
또한 시멘트를 제조하는 한라 시멘트 기술연구소에 확인을 한 바 완전 녹지는 않고 Hcl에 녹여 여과하여 AAS로 분석을 하는데 중요 분석은 이렇지만 평상시는 XRF로 분석의지를 한다고 함. 일단 당사의 Flux광물은 전처리시 맑은 상태로 되기에 시멘트는 당사의 Flux보다는 녹기 쉬운 광물이므로 다시 전처리시작 함.
4. 알카리 용융법으로 적용 함.
Na2CO3의 용융은 염이 발생하고 K2CO3 또한 소량의 염이 있지만 거의 용융 됨.
NaOH의 용융에서 아주 맑아 짐.
KOH의 용융에서도 맑아짐 –양호 함.
보조 융제는 Sodium Peroxide를 넣어서 600도에 1시간 이상 용윰 함.
용융법은 여기 까지로 하고 분석 후 이상이 있을 시 Platinum Crucible로 Lithium Borate로 Fusion으로 처리 할 예정.
일단 알카리에 녹았기에 습식으로 적용 함.
H2O + NaOH + Hcl + HNO3 + HF, H2O + NaOH + Hcl + HF
H2O + Hcl + NaOH + Hcl + HNO3 + HF
세가지 Method를 적용하여 전처리 함. 여러 번 실패 끝에 성공 함. 아주 양호 하고 여과를 하지 않아도 될 만큼 아주 깨끗 함. 단 반응을 할 시는 단독으로 완전 반응을 시켜야 되고 반응 시간이 다소 길다. (08:40 ~16:00 소요)
일단 5가지를 정량하여 비교 분석 하여 결정 함.
결과
-. CaO가 미달로 검출되어 2차 재 전처리 하여 분석 함.
그래도 여전히 미달 임.(미달로 인정 함)
불순물 중 Fe2O3를 제외한 모든 성분이 초과이고
CaO는 미달로 검출 됨
-. SiO2는 HF를 사용하므로 분석이 안됨.
SiO2 + 4HF è SiF4 + 2H2O
SiO2 + 6HF è H2SiF6 + 2H2O 로 휘산 됨
-. Al의 정량시는 HF 사용으로 Interference가 발생하여 신뢰성이 없음.
-. 알카리Fusion법 및 습식 전처리시 양호 함.
-. 알카리 Fusion è KOH, NaOH
상태 è 물리적으로 양호 함(불용해 잔류물 미립자 2개 정도 보이나 여과는 무시해도 됨)
-. 습식 è Hcl, NaOH, H2SO4, HF 사용으로 반응과 휘산을 반복 함.
상태 è 아주 깨끗 함.